## Физ.мех.
Приложение № ______ к реестру №___________
к акту №_________________________________
от "______" _____________ 20 _____г.
ЛОГОТИП ОРГАНИЗАЦИИ |  |  | Строительная лаборатория ООО "Строительное управление № 911"
Аттестат аккредитации испытательной лаборатории Регистрационный № RPSS.RU 011.Л.05.2022. Срок действия с 31.05.2022 г. по 31.05.2025 г.
Юридический адрес: 142300 Московская область, г. Чехов, ул. Офицерский посёлок дом 51
|  |  | ПРОТОКОЛ испытания грунта | [8 empty] | № | 1525-1500
[12 empty] | стр. 1 |  | из 1
УТВЕРЖДАЮ
Начальник строительной лаборатории ООО "СУ 911"
__________________Плоцкая Н.А.
2024-12-17
Объект строительства: «Реконструкция с последующей эксплуатацией на платной основе федеральной автомобильной дороги М-3 «Украина» - от Москвы через Калугу, Брянск до границы с Украиной (на Киев), участок км 37 – км 173, Московская и Калужская области» 2.2 этап строительства, I пусковой комплекс км 65 – км 86»
Заказчик: |  |  |  |  | Государственная компания "Автодор"
Ген.подрядчик |  |  |  |  | АО "ДСК "АВТОБАН"
Производитель работ: |  |  |  |  | ООО "Строительное управление № 911"
Место отбора пробы: |  |  |  |  | штабель, ПК 192+00 право
Наименование материала: |  |  |  |  | грунт песчаный
Назначение материала: |  |  |  |  | обратной засыпки замены непригодного грунта, обратной засыпки водопропускной трубы*
Карьер: |  |  |  |  | "Коллонтай"
Поставщик материала: |  |  |  |  | ООО "Бетон плюс"
Дата отбора пробы: |  |  |  |  | 2024-12-17
Дата испытания: |  |  |  |  | 2024-12-17
Место проведения испытания: |  |  |  |  | лабораторный пост ООО "СУ 911", Калужская область, с.п. Ворсино
Условия проведения испытаний: |  |  |  |  | температура воздуха 21 ˚С, влажность 70 %
Испытания проводились в соответствии: ГОСТ 12536-2014, ГОСТ 5180-2015, ГОСТ 22733-2016, ГОСТ 25584-2016
Применяемые СИ и ИО:
электропечь SNOL 58/350, зав. № 09372 (аттестация № 0200-00021309, действует до 07.04.2025 г.)
весы Adventurer 3100, зав. № 8727245389 (св-во о поверке № С-ТТ/08-04-2024/330351493, действует до 07.04.2025 г.)
весы электрон. ПВм-3/32-ЖКИ-П, зав. № 280718 (св-во о пов. № С-ТТ/08-04-2024/330351500, действует до 07.04.2025 г.)
набор сит КП-131, инв.№ 7906 (св-во о калибровке № 0200-00014870, действует до 11.04.2025 г.)
прибор стандартного уплотнения грунта ПСУ-ПА, инв. №278 (аттестат № 0200-00017879, действует до 25.03.2025 г.)
термометр стеклянный ТН-3-1, зав. №30, свидетельство о поверке № С-ТТ/25-06-2024/349362259, действует до 29.05.2028 г.)
секундомер механический СОСпр-2б-2-000 зав.№7709 (поверка № С-ТТ/03-04-2024/329005688 действует до 02.04.2025 г.)
металлическая мерная посуда 10 л, инв.№ 272/10 (сертификат калибровки № 0200-00014834 действует до 07.04.2025 г.)
Линейка измерительная металлическая с двумя шкалами, зав. № 8 (сертификат калибровки №0200-00014868, действует до 10.04.2025 г.)
Результаты испытаний
Наименование показателя, ед. изм. | [7 empty] | Фактическое значение |  |  |  | Требования РД
1. Насыпная плотность, кг/м³ | [7 empty] | 1580 |  |  |  | -
2. Среднее содержание пылевид. и глин. частиц в партии, % | [7 empty] | 2.2 |  |  |  | -
3. Средняя плотность крупных частиц грунта, г/см³ | [7 empty] | - |  |  |  | -
4. Естественная влажность, % | [7 empty] | 6.7 |  |  |  | -
5. Классификация по ГОСТ 25100-2020 | [7 empty] | песок мелкий |  |  |  | -
6. Оптимальная влажность, % | [7 empty] | 8.4 | 8.434469 | 8.434469 | 8.434469 | -
7. Максимальная плотность скелета грунта, г/см³ | [7 empty] | 1.75 | 1.754057 | 1.754057 | 1.754057 | -
8. Средний коэффициент фильтрации в партии, м/сут | [7 empty] | 2.1 |  |  |  | не менее 0,5/не менее 2,0*
Зерновой состав грунта
|  | Наименование остатков |  | Диаметр отверстий сит, мм.
|  |  |  | 10 | 5 | 2 | 1 | 0.5 | 0.25 | 0.1 | 0.05 | <0,05
|  | ч.о.% |  | 0 | 0.8 | 1 | 1.4 | 11.1 | 12.4 | 65.7 | 5.4 | 2.2
|  | п.о.% |  | 0 | 0.8 | 1.8 | 3.2 | 14.3 | 26.7 | 92.4 | 97.8 | 100
 Настоящий протокол относится только к образцам подвергнутым испытанию
 Запрещается частичная перепечатка данного протокола без согласования со строительной лабораторией
Заключение: | По полученным результатам лабораторных испытаний, проба грунта по классификации ГОСТ 25100-2020 характеризуется как песок мелкий, сответствует требованиям РД. Грунт пригоден для устройства обратной засыпки замены непригодного грунта, обратной засыпки водопропускной трубы*.
Испытания провел: |  | вед. инженер-лаборант | [6 empty] | Сафронов В.А.
Испытания провел
|  |  | (должность) |  | (подпись) |  |  |  | (Ф.И.О.)

## Приложение (4) 1 проба (hidden)
Приложение №4 к протоколу № | [5 empty] | 1525-1500 | [5 empty] | стр.4
Проба № 10
S | t | H0 | Fk | Fn | lk | C | Ln(H0/(H0-S)) | Ct | Т | K | K10 |  | 0 | 0
1 | 290 | 10 | 20 | 20 | 10 | 0.1 | 0.1053605 | 29 | 18.5 | 0.00422048 | 2.905574 |  | 0.1053605 | 29
2 | 490 | [5 empty] | 0.2231436 | 49 |  |  |  |  | 0.2231436 | 49
3 | 900 | [5 empty] | 0.3566749 | 90 |  |  |  |  | 0.3566749 | 90
4 | 1000 | [5 empty] | 0.5108256 | 100 |  |  |  |  | 0.5108256 | 100
5 | 1700 | [5 empty] | 0.6931472 | 170 |  |  |  |  | 0.6931472 | 170
Коэффициент фильтрации | [5 empty] | 2.905574 | м/сут
Содержание пылеватых и глинистых частиц | [5 empty] | 0.6 | %
Обозначения:
Н0 - начальная высота уровня воды в пьезометре, см; отсчитывается от уровня слива воды
S - снижение уровня воды в пьезометре, см
t - время, за которое произошло снижение уровня воды на значение S, с
С=Fk/(Fn*lk)
Fk - площадь поперечного сечения образца грунта, см2
Fn - площадь фильтрационной трубки над образцом грунта, см2
lk - высота образца грунта, см
K - коэффициент фильтрации, при температуре проведения испытания
K10 - коэффициент фильтрации, приведенный к условиям фильтрации при температуре 10˚С
Т - фактическая температура воды, ˚С
Note on H4: Автор: 1/высота образца грунта
Note on K5: Автор: Фактическая температура воды