{"text_format":"3","workbook":"xls","n_sheets":1,"sheets":["Протокол"],"not_rendered":{"images":1,"external_links":3,"defined_names":1},"read":"whole","date_system":"1900","formulas":"cached_only"}

{"sheet":"Протокол","index":0,"n_rows":74,"n_cols":18,"rows_kept":74,"merged":[[1,10,1,24],[2,10,2,24],[4,0,11,2],[4,3,4,21],[4,23,41,44],[5,3,5,21],[6,3,7,21],[9,3,11,12],[9,13,10,13],[9,14,10,21],[11,13,11,16],[11,17,11,21],[13,10,13,21],[14,10,15,21],[16,10,16,21],[17,10,17,21],[18,12,18,21],[19,0,19,21],[20,0,20,3],[20,4,20,21],[21,0,21,3],[21,4,21,21],[22,0,22,3],[22,4,22,21],[23,0,23,3],[23,4,23,21],[24,0,24,3],[24,4,24,21],[25,0,25,3],[25,4,25,21],[26,0,26,3],[26,4,26,21],[27,0,27,3],[27,4,27,21],[28,0,28,3],[28,4,28,21],[29,0,29,3],[29,4,29,21],[30,0,30,3],[30,4,30,21],[31,0,31,21],[32,0,32,21],[42,0,43,21],[44,0,45,5],[44,6,45,8],[44,9,45,12],[44,13,45,21],[46,0,46,5],[46,6,46,8],[46,9,46,10],[46,11,46,12],[46,13,46,16],[46,17,46,21],[47,0,47,5],[47,6,47,8],[47,9,47,21],[48,0,48,5],[48,6,48,8],[48,9,48,10],[48,11,48,12],[48,13,48,16],[48,17,48,21],[49,0,49,5],[49,6,49,8],[49,9,49,10],[49,11,49,12],[49,13,49,16],[49,17,49,21],[50,0,50,5],[50,6,50,8],[50,9,50,12],[50,13,50,21],[51,0,51,5],[51,6,51,8],[51,9,51,12],[51,13,51,21],[52,0,52,5],[52,6,52,8],[52,9,52,12],[52,13,52,21],[53,0,53,5],[53,6,53,8],[53,9,53,10],[53,11,53,12],[53,13,53,16],[53,17,53,21],[54,0,54,5],[54,6,54,8],[54,9,54,10],[54,11,54,12],[54,13,54,16],[54,17,54,21],[55,0,55,5],[55,6,55,8],[55,9,55,10],[55,11,55,12],[55,13,55,16],[55,17,55,21],[56,0,56,5],[56,6,56,8],[56,9,56,21],[57,0,57,5],[57,6,57,8],[57,9,57,21],[58,0,58,5],[58,6,58,8],[58,9,58,12],[58,13,58,21],[59,0,59,5],[59,6,59,8],[59,9,59,21],[60,0,60,5],[60,13,60,14],[60,15,60,16],[61,3,61,10],[62,3,63,4],[62,5,62,10],[64,3,64,4],[64,15,64,20],[65,3,65,4],[65,12,65,14],[65,15,65,20],[67,0,67,7],[67,23,73,44],[68,0,68,13],[70,0,70,1],[70,2,70,21],[72,3,72,7],[72,13,72,21],[73,3,73,7],[73,9,73,12],[73,13,73,21],[74,4,74,6],[74,7,74,12],[74,13,74,21],[74,27,74,29],[74,30,74,35],[74,36,74,44],[75,3,75,4],[75,5,75,6],[75,7,75,8],[75,9,75,11],[75,12,75,14],[75,15,75,20],[75,26,75,27],[75,28,75,29],[75,30,75,31],[75,32,75,34],[75,35,75,37],[75,38,75,43]],"flags":["formulas_cached_only"]}
[{"$nulls":10},"Приложение № ______ к реестру №___________"]
[{"$nulls":10},"к акту №_________________________________"]
[{"$nulls":10},"от \"______\" _____________ 20 _____г. "]
[]
["ЛОГОТИП ОРГАНИЗАЦИИ",null,null,"Строительная лаборатория \nООО \"Строительное управление №911\""]
[{"$nulls":3},"Аттестат аккредитации испытательной лаборатории \nРегистрационный № RPSS.RU 011.Л.05.2022.\nСрок действия с 31.05.2022 г. по 31.05.2025 г. "]
[{"$nulls":3},"Юридический адрес:\n142300 Московская область, г. Чехов, ул. Офицерский посёлок дом 51        "]
[]
[]
[{"$nulls":3},"ПРОТОКОЛ\nиспытания песка",{"$nulls":9},"№","1278-1253"]
[]
[{"$nulls":13},"стр. 1",{"$nulls":3},"из 1"]
[]
[{"$nulls":10},"УТВЕРЖДАЮ"]
[{"$nulls":10},"Начальник строительной лаборатории\n ООО \"СУ 911\""]
[]
[{"$nulls":10},"_____________________Плоцкая Н.А."]
[{"$nulls":10},"2024-11-21"]
[]
["Объект строительства:  «Реконструкция с последующей эксплуатацией на платной основе федеральной автомобильной дороги М-3 «Украина» - от Москвы через Калугу, Брянск до границы с Украиной (на Киев), участок км 37 – км 173, Московская и Калужская области» 2.2 этап строительства, I пусковой комплекс км 65 – км 86»"]
["Заказчик:",{"$nulls":3},"Государственная компания \"Автодор\""]
["Ген.подрядчик:",{"$nulls":3},"АО \"ДСК \"АВТОБАН\""]
["Производитель работ:",{"$nulls":3},"ООО \"Строительное управление № 911\""]
["Место отбора пробы:",{"$nulls":3},"ПК 192+50 право, место складирования материалов"]
["Наименование материала:",{"$nulls":3},"песок природный"]
["Назначение материала: ",{"$nulls":3},"устройство конуса, песчано-подстилающего слоя/обратной засыпки водопропускрой трубы/рабочего слоя земляного полотна*/присыпной обочины*"]
["Производитель материала: ",{"$nulls":3},"к-р \"Болотское\""]
["Дата отбора пробы: ",{"$nulls":3},"2024-11-21"]
["Дата испытания:",{"$nulls":3},"2024-11-21"]
["Место проведения испытаний:",{"$nulls":3},"лабораторный пост ООО \"СУ 911\", Калужская область, с.п. Ворсино"]
["Условия проведения испытаний:",{"$nulls":3},"температура воздуха 21 ˚С, влажность 70 %"]
["Испытания проводились в соответствии:  ГОСТ 8735-88, ГОСТ 25584-2023, ГОСТ 22733-2016"]
["Применяемые СИ и ИО:  "]
["электропечь SNOL 58/350, зав.№ 09372 (аттестация № 0200-00021309, действует до 07.04.2025 г.)"]
["весы Adventurer 3100, зав.№ 8727245389 (св-во о поверке № С-ТТ/08-04-2024/330351493, действует до 07.04.2025 г.)"]
["весы электрон. ПВм-3/32-ЖКИ-П, зав.№ 280718 (св-во о пов. № С-ТТ/08-04-2024/330351500, действует до 07.04.2025 г.)"]
["набор сит ЛО 251/1,  инв.№ 14810 (св-во о калибровке № 0200-00014869, действует до 11.04.2025 г.)"]
["прибор стандарт. уплотнения грунта ПСУ-ПА, инв. №278 (аттестат № 0200-00017879, действует до 25.03.2025 г.)."]
["металлическая мерная посуда 10 л, инв.№ 272/10 (сертификат калибровки № 0200-00014834 действует до 07.04.2025 г.)"]
["прибор союздорнии ПКФ-СД зав.№837 (аттестация  № 0200-00014836 действует до 07.04.2025 г.)"]
["секундомер механический СОСпр-2б-2-000 зав.№7709 (поверка № С-ТТ/03-04-2024/329005688 до 02.04.2025 г.)"]
["термометр стеклянный ТН-3-1 зав.№52 (поверка № С-ТТ/25-06-2024/349362259 до 24.06.2028 г.)"]
["Результаты испытаний"]
[]
["Наименование показателя, ед. изм",{"$nulls":5},"Фактическое значение",null,null,"Требование \nГОСТ 8736-2014",{"$nulls":3},"Требование проекта"]
[]
["1. Класс песка",{"$nulls":5},"II класс",null,null,"I класс",null,"II класс",null,"I класс",{"$nulls":3},"II  класс"]
["2. Насыпная плотность, кг/м³",{"$nulls":5},1600,null,null,"не нормируется"]
["3. Среднее содерж. пылев. и глин. частиц в партии, %",{"$nulls":5},1.9,null,null,"не более 3",null,"не более 5",null,"не более 3",{"$nulls":3},"не более 5"]
["4. Содержание глины в комках, %",{"$nulls":5},{"v":0,"d":"0.0"},null,null,"не более 0,35",null,"не более 0,5",null,"не более 0,35",{"$nulls":3},"не более 0,5"]
["5. Модуль крупности",{"$nulls":5},{"v":1.7,"d":"1.70"},null,null,"Св. 1,5 до 2,0",{"$nulls":3},"Св. 1,5 до 2,0"]
["6. Полный остаток на сите 0,63 мм, %",{"$nulls":5},25.25,null,null,"Св.10 до 30",{"$nulls":3},"Св.10 до 30"]
["7. Группа",{"$nulls":5},"мелкий",null,null,"мелкий",{"$nulls":3},"мелкий"]
["8. Содержание зерен крупностью, % по массе   св. 10 мм",{"$nulls":5},0.45,null,null,"не более 0,5",null," не более 0,5",null," не более 0,5",{"$nulls":3}," не более 0,5"]
["                                                                   св. 5 мм",{"$nulls":5},0.87,null,null,"не более 5",null,"не более 10",null,"не более 5",{"$nulls":3},"не более 10"]
["  менее 0,16 мм",{"$nulls":5},11.61,null,null,"не более 10",null,"не более 20",null,"не более 10",{"$nulls":3},"не более 20"]
["9. Оптимальная влажность, %",{"$nulls":5},{"v":12,"d":"12.0"},null,null,"не нормируется"]
["10. Максимальная плотность скелета грунта, г/см³",{"$nulls":5},1.71,null,null,"не нормируется"]
["11. Cредний коэффициент фильтрации в партии, м/сут",{"$nulls":5},2.7,null,null,"не нормируется",{"$nulls":3},"не менее 1,0*/не менее 2,0"]
["12. Естественная влажность, %",{"$nulls":5},7.8,null,null,"не нормируется"]
["*для устройства рабочего слоя земляного полотна ",{"$nulls":5},"                                                                                                                                                                                                                                                                                                                                                                                                                                                                                                                                                                                                                                                                                                                                                                                                                                                                                                                                                                                                                                                                                                                                                                                                                                                                                                                                                                                                                                                                                                                                                                                                                                                                                                                                                                                                                                                                                                                                                                                                                                                                                                                                                                                                                                                                                                                                                                                                                                                                                                                                                                                                                                                                                                                                                                                                                                                                                                                                                                                                                                                                                                                                                                                                                                                                                            "]
[{"$nulls":3},"Зерновой состав песка"]
[{"$nulls":3},"Наименование остатков, \nед. изм.",null,"Диаметр отверстий сит, мм."]
[{"$nulls":5},2.5,1.25,0.63,0.315,0.16,"<0,16"]
[{"$nulls":3},"Частные остатки, % ",null,2.15,{"v":4.9,"d":"4.90"},{"v":18.2,"d":"18.20"},22.37,40.77,11.61]
[{"$nulls":3},"Полные остатки, %",null,2.15,7.05,25.25,47.62,88.39,{"v":100,"d":"100.00"}]
[]
["  Настоящий протокол относится только к образцам подвергнутым испытанию"]
["  Запрещается частичная перепечатка  данного протокола без согласования со строительной лабораторией"]
[]
["Заключение:",null,"По полученным результатам лабораторных испытаний, проба песка по классификации ГОСТ 8736-2014 характеризуется как песок мелкий II класса. Проба песка пригодна для устройства конуса, песчано-подстилающего слоя, обратной засыпки водопропускной трубы, присыпной обочины и рабочего слоя земляного полотна."]
[]
["Испытания провел",null,null,"инженер-лаборант",{"$nulls":9},"Малахова Е.С."]
[{"$nulls":3},"(должность)",{"$nulls":5},"(подпись)",{"$nulls":3},"(Ф.И.О.)"]