## Протокол
[7 empty] | Приложение № ______ к реестру №___________ | Приложение № ______ к реестру №___________
к акту №_________________________________
от "______" _____________ 20 _____г.
ЛОГОТИП ОРГАНИЗАЦИИ |  | Строительная лаборатория ООО "Строительное управление № 911"
Аттестат аккредитации испытательной лаборатории Регистрационный № RPSS.RU 011.Л.05.2022. Срок действия с 31.05.2022 г. по 31.05.2025 г.
Юридический адрес: 142300 Московская область, г. Чехов, ул. Офицерский посёлок, д.51
|  | ПРОТОКОЛ испытания щебня | [9 empty] | № | 1627-1602
[12 empty] | стр. 1 |  | из 1
УТВЕРЖДАЮ
Начальник строительной лаборатории ООО "СУ 911"
_________________Плоцкая Н.А.
2024-12-27
Объект строительства: «Реконструкция с последующей эксплуатацией на платной основе федеральной автомобильной дороги М-3 «Украина» - от Москвы через Калугу, Брянск до границы с Украиной (на Киев), участок км 37 – км 173, Московская и Калужская области» 2.2 этап строительства, I пусковой комплекс км 65 – км 86»
Заказчик: |  |  |  | Государственная компания "Автодор"
Ген.подрядчик: |  |  |  | АО "ДСК "АВТОБАН"
Производитель работ: |  |  |  | ООО "Строительное управление № 911"
Место отбора пробы: |  |  |  | штабель, ПК 203+00 лево
Наименование материала: |  |  |  | Щебень фр. св. 20 до 40 мм
Горная порода: |  |  |  | Известняк
Назначение материала: |  |  |  | Устройство слоя основания дорожной одежды на разделительной полосе и тротуарах
Производитель (поставщик материала): |  |  |  | к-р "Андреевский"
Номер и дата выдачи паспорта: |  |  |  | № 00/000 от 26.12.2024
Дата отбора пробы: |  |  |  | 2024-12-27
Дата испытания: |  |  |  | 2024-12-27
Место проведения испытаний: |  |  |  | лабораторный пост ООО "СУ 911", Калужская область, с.п. Ворсино
Условия проведения испытаний: |  |  |  | температура воздуха 20 ˚С, влажность 71 %
Испытания проводились в соответствии: |  |  |  | ГОСТ 8269.0-97
Применяемые СИ и ИО:
сушильный шкаф C-Tech DHG-9240B, зав.№ C202304RU12078, протокол аттестации № 0200-00037635, действует до 12.06.2025 г.;
весы Adventurer 3100, зав.№ 8727245389, свидетельство о поверке № С-ТТ/08-04-2024/330351493, действует до 07.04.2025 г.;
весы электронные ПВм-3/32-ЖКИ-П, зав.№ 280718, свидетельство о поверке № С-ТТ/08-04-2024/330351500, действует до 07.04.2025 г.;
комплект сит КП-109, инв.№ 8156/1, контроль параметров № 0200-00014871, действует до 11.04.2025 г.;
цилиндр с плунжером КП-116, зав. №6, протокол аттестации №0200-00035357, действует до 04.07.2025 г.;
шаблон зав. № 60603099, сертификат о калибровке № 0200-00035361, действует до 04.07.2025 г.;
мерный металлический сосуд МП-20 (20 л), зав. № 20, контроль параметров №0200-0035405 действует до 04.07.2025 г.;
пресс гидравлический ТП-1-1500, зав. № 1881, свидетельство о поверке № С-ТТ/26-03-2024/327585350 действует до 25.03.2025 г.
Результаты испытаний
Наименование показателя, ед. изм. | [5 empty] | Фактическое значение |  |  |  | Требования ГОСТ 8267-93 |  |  | Технические требования
1. Насыпная плотность, кг/м³ | [5 empty] | 1450 |  |  |  | - |  |  | -
2. Влажность, % | [5 empty] | 5.3 |  |  |  | - |  |  | -
3. Марка по дробимости | [5 empty] | 600 |  |  | (18,8%) | - |  |  | не менее 600
4. Марка по истираемости (паспортные данные) | [5 empty] | И1 |  |  |  | - |  |  | -
5. Содержание пылевидных и глинистых частиц, % | [5 empty] | 1.2 |  |  |  | не более 2 % |  |  | -
6. Содержание глины в комках, % | [5 empty] | 0.09 |  |  |  | не более 0,25 % |  |  | -
7. Содержание зерен пластинчатой (лещадной) и игловатой формы, % | [5 empty] | 20 |  |  |  | не более 35 % |  |  | -
8. Марка по морозостойкости (паспортные данные) | [5 empty] | F100 |  |  |  | - |  |  | -
9. Содержание зерен слабых пород, % по массе | [5 empty] | 3.98 |  |  |  | не более 5 % |  |  | -
Зерновой состав щебня
Наименование остатков |  |  | Диаметр отверстий сит, мм.
|  |  | 50 | 40 |  |  |  | 30 |  |  | 20
Частные остатки, % |  |  | 0 | 7.2 |  |  |  | 40.4 |  |  | 47.7
Полные остатки, % |  |  | 0 | 7.2 |  |  |  | 47.6 |  |  | 95.3
Требования ГОСТ 8267-93 |  |  | до 0,5 | до 10 |  |  |  | от 30 до 60 |  |  | от 90 до 100
 Настоящий протокол относится только к образцам подвергнутым испытанию
 Запрещается частичная перепечатка данного протокола без согласования со строительной лабораторией
Заключение | По полученным результатам лабораторных испытаний проба щебня св. 20 до 40 мм соответствует требованиям ГОСТ 8267-93 и требованиям рабочей документации. Проба щебня пригодна для устройства слоя основания дорожной одежды на разделительной полосе и тротуарах.
Испытания провел: |  | вед. инженер-лаборант | [8 empty] | Сафронов В.А.
|  | (должность) |  |  | (подпись) | [5 empty] | (Ф.И.О.)