## Протокол
[7 empty] | Приложение № ______ к реестру №___________ | Приложение № ______ к реестру №___________
к акту №_________________________________
от "______" _____________ 20 _____г.
ЛОГОТИП ОРГАНИЗАЦИИ |  | Строительная лаборатория ООО "Строительное управление № 911"
Аттестат аккредитации испытательной лаборатории Регистрационный № RPSS.RU 011.Л.05.2022. Срок действия с 31.05.2022 г. по 31.05.2025 г.
Юридический адрес: 142300 Московская область, г. Чехов, ул. Офицерский посёлок, д.51
|  | ПРОТОКОЛ испытания щебня | [9 empty] | № | 0000-000
[12 empty] | стр. 1 |  | из 1
УТВЕРЖДАЮ
Начальник строительной лаборатории ООО "СУ 911"
_________________Плоцкая Н.А.
2024-11-02
Объект строительства: «Реконструкция с последующей эксплуатацией на платной основе федеральной автомобильной дороги М-3 «Украина» - от Москвы через Калугу, Брянск до границы с Украиной (на Киев), участок км 37 – км 173, Московская и Калужская области» 2.2 этап строительства, I пусковой комплекс км 65 – км 86»
Заказчик: |  |  |  | Государственная компания "Автодор"
Ген.подрядчик: |  |  |  | АО "ДСК "АВТОБАН"
Производитель работ: |  |  |  | ООО "Строительное управление № 911"
Место отбора пробы: |  |  |  | штабель, ПК 000+00 0во
Наименование материала: |  |  |  | Щебень фр св. 5 до 20 мм
Горная порода: |  |  |  | гранит
Назначение материала: |  |  |  | Щебёночная подготовка.
Производитель (поставщик материала): |  |  |  | месторождение "Кузнечное-1"
Дата отбора пробы: |  |  |  | 2024-11-02
Дата испытания: |  |  |  | 2024-11-02
Место проведения испытаний: |  |  |  | лабораторный пост ООО "СУ 911", Калужская область, с.п. Ворсино
Условия проведения испытаний: |  |  |  | температура воздуха 20 ˚С, влажность 71 %
Испытания проводились в соответствии: |  |  |  | ГОСТ 8269.0-97
Применяемые СИ и ИО:
сушильный шкаф C-Tech DHG-9240B, зав.№ C202304RU12078, протокол аттестации № 0200-00037635, действует до 12.06.2025 г.;
весы Adventurer 3100, зав.№ 8727245389, свидетельство о поверке № С-ТТ/08-04-2024/330351493, действует до 07.04.2025 г.;
весы электронные ПВм-3/32-ЖКИ-П, зав.№ 280718, свидетельство о поверке № С-ТТ/08-04-2024/330351500, действует до 07.04.2025 г.;
комплект сит КП-109, инв.№ 8156/1, контроль параметров № 0200-00014871, действует до 11.04.2025 г.;
цилиндр с плунжером КП-116, зав. №6, протокол аттестации №0200-00035357, действует до 04.07.2025 г.;
шаблон зав. № 60603099, сертификат о калибровке № 0200-00035361, действует до 04.07.2025 г.;
мерный металлический сосуд МП-20 (20 л), зав. № 20, контроль параметров №0200-0035405 действует до 04.07.2025 г.;
пресс гидравлический ТП-1-1500, зав. № 1881, свидетельство о поверке № С-ТТ/26-03-2024/327585350 действует до 25.03.2025 г.
Результаты испытаний | [15 empty] | Результаты испытаний
Наименование показателя, ед. изм. | [5 empty] | Фактическое значение |  |  |  | Требования ГОСТ 8267-93 |  |  | Технические требования |  |  | Наименование показателя, ед. изм. |  |  | Фактическое значение |  | Требования ГОСТ 8267-93 | Технические требования
1. Насыпная плотность, кг/м³ | [5 empty] | 1400 |  |  |  | - |  |  | - |  | каждые 3 мес | 1. Насыпная плотность, кг/м³ |  |  | 1390 |  | - | -
2. Влажность, % | [5 empty] | 3.1 |  |  |  | - |  |  | - |  |  | 2. Влажность, % |  |  | 2.7 |  | - | -
3. Марка по прочности | [5 empty] | М1200 |  |  | (15,3%) | - |  |  | не менее 1200 |  | каждые 3 мес | 3. Марка по прочности |  |  | М1200 | (14,8%) | - | не менее 1200
4. Марка по истираемости (паспортные данные) | [5 empty] | И1 |  |  |  | - |  |  | - |  |  | 4. Марка по истираемости (паспортные данные) |  |  | И1 |  | - | -
5. Содержание пылевидных и глинистых частиц, % | [5 empty] | 1.7 |  |  |  | не более 2 % |  |  | - |  |  | 5. Содержание пылевидных и глинистых частиц, % |  |  | 1.8 |  | не более 2 % | -
6. Содержание глины в комках, % | [5 empty] | 0.1 |  |  |  | не более 0,25 % |  |  | - |  |  | 6. Содержание глины в комках, % |  |  | 0.15 |  | не более 0,25 % | -
7. Содержание зерен пластинчатой (лещадной) и игловатой формы, % | [5 empty] | 16.5 |  |  |  | не более 35 % |  |  | - |  | каждые 10 сут | 7. Содержание зерен пластинчатой (лещадной) и игловатой формы, % |  |  | 20.7 |  | не более 35 % | -
8. Марка по морозостойкости (паспортные данные) | [5 empty] | F200 |  |  |  | - |  |  | - |  | каждый год | 8. Марка по морозостойкости (паспортные данные) |  |  | F200 |  | - | -
9. Содержание зерен слабых пород, % по массе | [5 empty] | 3.2 |  |  |  | не более 5 % |  |  | - |  |  | 9. Содержание зерен слабых пород, % по массе |  |  | 3.8 |  | не более 5 % | -
Зерновой состав щебня | [15 empty] | Зерновой состав щебня
Наименование остатков |  |  | Диаметр отверстий сит, мм. | [12 empty] | Наименование остатков | Диаметр отверстий сит, мм.
|  |  | 25 | 20 |  | 12.5 |  |  |  | 5 |  |  | 2.5 |  |  |  | 25 | 20 | 12.5 |  | 5 | 2.5
Частные остатки, % |  |  | 0 | 6.86 |  | 35.66 |  |  |  | 52.58 |  |  | 3.53 |  |  | Частные остатки, % | 0 | 6.91 | 36.06 |  | 50.22 | 5.72
Полные остатки, % |  |  | 0 | 6.86 |  | 42.52 |  |  |  | 95.1 |  |  | 98.63 |  |  | Полные остатки, % | 0 | 6.91 | 42.97 |  | 93.19 | 98.91
Требования ГОСТ 8267-93 |  |  | до 0,5 | до 10 |  | от 30 до 60 |  |  |  | от 90 до 100 |  |  | от 95 до 100 |  |  | Требования ГОСТ 8267-93 | до 0,5 | до 10 | от 30 до 60 |  | от 90 до 100 | от 95 до 100
 Настоящий протокол относится только к образцам подвергнутым испытанию
 Запрещается частичная перепечатка данного протокола без согласования со строительной лабораторией
Заключение | По полученным результатам лабораторных испытаний проба щебня св. 5 до 20 мм соответствует требованиям ГОСТ 8267-93 и требованиям рабочей документации. Проба щебня пригодна для устройства щебёночной подготовки.
Испытания провел: |  | инженер-лаборант | [8 empty] | Малахова Е.С.
|  | (должность) |  |  | (подпись) | [5 empty] | (Ф.И.О.)

## Акт отбора
Строительная лаборатория ООО "Строительное управление № 911"
Аттестат аккредитации испытательной лаборатории Регистрационный № RPSS.RU 011.Л.05.2022. Срок действия с 31.05.2022 г. по 31.05.2025 г.
[7 empty] | № | 000
Юридический адрес: 142300 Московская область, г. Чехов, ул. Офицерский посёлок, д.51
АКТ отбора проб щебня
Общие данные
Объект |  | «Реконструкция с последующей эксплуатацией на платной основе федеральной автомобильной дороги М-3 «Украина» - от Москвы через Калугу, Брянск до границы с Украиной (на Киев), участок км 37 – км 173, Московская и Калужская области» 2.2 этап строительства, I пусковой комплекс км 65 – км 86»
Заказчик |  | Государственная компания "Автодор"
Ген.подрядчик |  | АО "ДСК "АВТОБАН"
Строительная организация |  | ООО "Строительное управление № 911"
Место отбора |  | штабель, ПК 000+00 0во
Дата отбора |  | 2024-11-02
Назначение материала |  | Щебёночная подготовка.
Цель отбора |  | определение физико-механических свойств
Вид контроля |  | входной | [6 empty] | входной | операционный
Используемое оборудование |  | лопата, мешок
Нормативный документ на метод отбора проб |  | ГОСТ 8267-93 (п.5.7-5.10)
Данные о материале
Наименование материала |  |  | Щебень гранитный
Фракция по паспорту |  |  | св. 20 до 40
Предприятие-изготовитель (карьер) |  |  | месторождение "Кузнечное-1"
Поставщик |  |  | ООО "СУ 910" | [5 empty] | ООО "Оникс" |  | ООО "Трансгруз"
Объём пробы, кг |  |  | 48
Условия отбора образцов |  |  | температура воздуха: | +2℃; | Погодные условия: | Пасмурно |  |  | Ясно | Пасмурно | Облачно | Малооблачно
Условия хранения образцов |  |  | лабораторный пост ООО "СУ 911", Калужская область, с.п. Ворсино
Наличие сертификата соответствия, санитарно-эпидемиологического заключения |  |  | Да
Размер партии, т |  |  | -
Примечание:
Представители |  |  | Должность |  | ФИО |  | Подпись
ООО "Строительное управление № 911" |  |  | инженер-лаборант |  | Малахова Е.С.
ООО "Строительное управление № 911" |  |  | производитель работ |  | Аширов Р.Р. |  |  |  | Аликберов З.Д. |  | Мишаков М.В.

## Р-12
[16 empty] | Форма Р-12 | [12 empty] | Форма Р-12
№ п/п | Дата испытания | Шифр (номер) пробы | Наименование материала (щебень, гравий) размер фракции, мм | Тип горной породы | Зерновой состав, % (Зерновой состав на контрольных ситах, %) | [12 empty] | Насыпная плотность, кг/м³ | Средняя плотность, г/см³ | Истинная плотность г/см³ | Содержание пылеватых и глинистых частиц, % по массе | Содержание глины в комках, % по массе | Содержание пластинчатых(лещадных) и игловатых зёрен, % по массе | Содержание дробленных зёрен, % по массе | Содержание зерен слабых пород, % по массе | Потеря массы после испытания на дробимость, % по массе | Марка по дробимости | Марка по истираемости | Марка по морозостойкости | Заключение и подпись лаборанта, замечания контролирующих лиц
[5 empty] | Наименование остатков | 70 | 40 | 20 | 15 | 10 | 5 | 2.5 | 1.25 | (1,25Д наиб) | (Д наиб) | (0,5(Днаим +Днаиб)) | (Д наим)
1 | 2 | 3 | 4 | 5 | 6 | 7 | 8 | 9 | 10 | 11 | 12 | 13 | 14 | 15 | 16 | 17 | 18 | 19 | 20 | 21 | 22 | 23 | 24 | 25 | 26 | 27 | 28 | 29 | 30 | 31
| 2024-11-02 | 0000-000 | Щебень фр св. 5 до 20 мм | гранит | Сита | 25 | 20 | 12.5 | 5 | 2.5 |  |  |  | 25 | 20 | 12.5 | 5 | 1400 | - | - | 1.7 | 0.1 | 16.5 | - | 3.2 | 15,3% | М1200 | И1 | F200 | Соответствует требованиям
[5 empty] | ч.о% | 0 | 6.86 | 35.66 | 52.58 | 3.53 |  |  |  | 0 | 6.86 | 35.66 | 52.58 | [10 empty] | паспортные | паспортные | ГОСТ 8267-93 и РД
[5 empty] | п.о% | 0 | 6.86 | 42.52 | 95.1 | 98.63 |  |  |  | 0 | 6.86 | 42.52 | 95.1 | [10 empty] | данные | данные | Малахова Е.С.